## Report (hidden)
Análise Propriedades Papel - Guilherme
REPORT
IDENTIFICAÇÃO DA AMOSTRA | Massa Folha(g) | Massa seca Folha (g) | Massa Cone (g) | Massa seca cone (g) | % Umidade | A.S. | ÁREA (m²) | GRAMATURA (g/m²) | GRAMATURA (g/m²) BASE SECA | ESPESSURA (micrometro) | Volume Específico (cm³/g) | Densidade Aparente (g/cm³) | TRAÇÃO // (Kgf) | TRAÇÃO _¦ (Kgf) | RASGO (g) | ARREBENTAMENTO (Kgf/cm2) | Alvura (%) | Opacidade (%) | IT// (Nm/g) | IT_¦ (Nm/g) | IR (mNm²/g) | IA (kPam²/g)
A | 0.7583 | 0.7116 | 0.7583 | 0.7116 | 6.1585 | 0.93841 | 0.01 | 75.83 | 71.16 | 95 | 1.335 | 0.74905 | 10.6 | 2.65 | 3.4 | NÃO SOLICITADO | 92.5 | 89.8 | 97.3901 | 24.3475 | 7.4972 | #VALUE!
B | 0.7622 | 0.7157 | 0.7622 | 0.7157 | 6.1008 | 0.93899 | 0.01 | 76.22 | 71.57 | 96 | 1.3413 | 0.74552 | 10.35 | 2.65 | 3 |  | 92.7 | 90.4 | 94.5484 | 24.208 | 6.5773 | 0
C | 0.754 | 0.707 | 0.754 | 0.707 | 6.2334 | 0.93767 | 0.01 | 75.4 | 70.7 | 91 | 1.2871 | 0.77692 | 10.55 | 2.35 | 2.8 |  | 92.4 | 89.5 | 97.5614 | 21.7317 | 6.2143 | 0
D | 0.7583 | 0.7123 | 0.7583 | 0.7123 | 6.0662 | 0.93934 | 0.01 | 75.83 | 71.23 | 96 | 1.3477 | 0.74198 | 10.6 | 2.65 | 2.8 |  | 92.6 | 90.1 | 97.2944 | 24.3236 | 6.1681 | 0
E | 0.7607 | 0.7141 | 0.7607 | 0.7141 | 6.1259 | 0.93874 | 0.01 | 76.07 | 71.41 | 93 | 1.3023 | 0.76785 | 10.55 | 2.9 | 2.6 |  | 93 | 90.1 | 96.5914 | 26.5512 | 5.7131 | 0
F | 0.751 | 0.705 | 0.751 | 0.705 | 6.1252 | 0.93875 | 0.01 | 75.1 | 70.5 | 96 | 1.3617 | 0.73438 | 10.3 | 2.75 | 3.3 |  | 92.9 | 90.3 | 95.5197 | 25.5028 | 7.3448 | 0
G | 0.7501 | 0.7047 | 0.7501 | 0.7047 | 6.0525 | 0.93947 | 0.01 | 75.01 | 70.47 | 94 | 1.3339 | 0.74968 | 10.2 | 2.65 | 2.8 |  | 92.6 | 90 | 94.6326 | 24.5859 | 6.2346 | 0
H | 0.7584 | 0.713 | 0.7584 | 0.713 | 5.9863 | 0.94014 | 0.01 | 75.84 | 71.3 | 95 | 1.3324 | 0.75053 | 10.7 | 2.8 | 2.8 |  | 92.4 | 90.1 | 98.1158 | 25.6752 | 6.162 | 0
I | 0.7633 | 0.7192 | 0.7633 | 0.7192 | 5.7775 | 0.94222 | 0.01 | 76.33 | 71.92 | 95 | 1.3209 | 0.75705 | 11.3 | 2.25 | 3 |  | 92.1 | 89.7 | 102.7244 | 20.454 | 6.5453 | 0
J | 0.7522 | 0.7109 | 0.7522 | 0.7109 | 5.4906 | 0.94509 | 0.01 | 75.22 | 71.09 | 94 | 1.3223 | 0.75628 | 10.2 | 2.75 | 3.1 |  | 92 | 89.9 | 93.8073 | 25.2912 | 6.8424 | 0
Média | 0.75685 | 0.71135 | 0.75685 | 0.71135 | 6.0117 | 0.93988 | 0.01 | 75.685 | 71.135 | 94.5 | 1.3285 | 0.75292 | 10.535 | 2.64 | 2.96 | #DIV/0! | 92.52 | 89.99 | 96.8186 | 24.2671 | 6.5299 | #VALUE!
OBSERVAÇÕES | [8 empty] | Determinar a %AS dos corpos de prova de arrebentamento e calcular a massa seca da folha | [5 empty] | Dividir o valor de cada leitura pelo no de folhas |  |  | Verificar a leitura e diminuir de 100
Máximo | 0.7633 | 0.7192 | 0.7633 | 0.7192 | 6.2334 | 0.94509 | 0.01 | 76.33 | 71.92 | 96 | 1.3617 | 0.77692 | 11.3 | 2.9 | 3.4 | 0 | 93 | 90.4 | 102.7244 | 26.5512 | 7.4972 | #VALUE!
Mínimo | 0.7501 | 0.7047 | 0.7501 | 0.7047 | 5.4906 | 0.93767 | 0.01 | 75.01 | 70.47 | 91 | 1.2871 | 0.73438 | 10.2 | 2.25 | 2.6 | 0 | 92 | 89.5 | 93.8073 | 20.454 | 5.7131 | #VALUE!
Desvio padrão | 0.004728 | 0.0046603 | 0.004728 | 0.0046603 | 0.22017 | 0.0022017 | 0 | 0.4728 | 0.46603 | 1.5811 | 0.021646 | 0.012369 | 0.32236 | 0.19833 | 0.25033 | #DIV/0! | 0.31552 | 0.27264 | 2.5474 | 1.8517 | 0.55977 | #VALUE!
[11 empty] | TRAÇÃO // (kgf) | TRAÇÃO _¦ (kgf) |  |  |  | TRANSPARENCIA (%) | OPACIDADE (%)
[11 empty] | 10.6 | 2.65 |  |  |  | 10.2 | 89.8
[11 empty] | 10.35 | 2.65 |  |  |  | 9.6 | 90.4
[11 empty] | 10.55 | 2.35 |  |  |  | 10.5 | 89.5
[11 empty] | 10.6 | 2.65 |  |  |  | 9.9 | 90.1
[11 empty] | 10.55 | 2.9 |  |  |  | 9.9 | 90.1
[11 empty] | 10.3 | 2.75 |  |  |  | 9.7 | 90.3
[11 empty] | 10.2 | 2.65 |  |  |  | 10 | 90
[11 empty] | 10.7 | 2.8 |  |  |  | 9.9 | 90.1
[11 empty] | 11.3 | 2.25 |  |  |  | 10.3 | 89.7
[11 empty] | 10.2 | 2.75 |  |  |  | 10.1 | 89.9

## C1
UNIVERSIDADE FEDERAL DO PARANÁ
Laboratório de Polpa e Papel - DETF - Planilha para cálculo das propriedades do papel comercial
Equipe:
PAPEL COMERCIAL: CLIPINHO
|  | Massa (10 folhas) |  |  | 7.6293 |  | Observação:
|  | Massa (por folha) |  |  | 0.76293 |  | 1. Na coluna TRANSPARÊNCIA o valor a ser acrescentado é o valor medido na “opacidade”, pois o equipamento não mede a opacidade, mas sim a transparência; contudo a planilha ira automaticamente converter esse valor para o correspondente em opacidade. opacidade = transparência – 100);
|  | Massa gramatura (úmido - 10 folhas) |  |  | 7.6293
|  | Massa cone (úmido - por folha) |  |  | 0.76293 |  | 2. Os dados devem ser apresentados seguindo o modelo do relatório, utilizando gráficos e tabelas.
Massa gramatura (seco - 10 folhas)
|  | Massa cone (seco - por folha) |  |  | 0
| ID | Massa Folha [g] | Massa seca Folha [g] | Massa [g] | Massa seca [g] | Umidade [%] | A.S. | Área [m²] | Gramatura [g/m²] | Gramatura (base seca) [g/m²] | Espessura (medida, 10 folhas) [µm] | Espessura [µm] | Volume Específico [cm³/g] | Densidade Aparente [g/cm³] | Tração (sentido paralelo as fibras) [Kgf] | Tração paralela as fibras (média folha) [Kgf] | Esticamento paralelo as fibras) [mm] | Tração (sentido perpendicular as fibras) [Kgf] | Tração perpendicular as fibras (média folha) [Kgf] | Esticamento perpendicular as fibras [mm] | Rasgo paralelo as fibras (5 folhas) [g] | Rasgo paralelo as fibras (médio) [g] | Rasgo perpendicular as fibras (5 folhas) [g] | Rasgo perpendicular as fibras(médio) [g] | Arrebetamento [Kgf/cm²] | Arrebentamento (média folha) [Kgf/cm²] | Alvura [%] | Transparencia [%] | Opacidade [%] | IT (paralelo as fibras) [Nm/g] | IT (perpendicular as fibras) [Nm/g] | IR [mNm²/g] | IA [kPam²/g]
| D1 | 0.76293 | 0 | 0.76293 | 0 | 100 | 0 | 0.01 | 76.293 | 0 | 987 | 98.7 | #DIV/0! | 0 | 6.1 | 6.05 | 0 | 3.8 | 3.7 | 4 | 23.35 | 4.67 | 23 | 4.6 | 2.4 | 2.35 | 92.6 | 7.9 | 92.1 | #DIV/0! | #DIV/0! | #DIV/0! | #DIV/0!
[15 empty] | 6 |  | 0 | 3.6 |  | 3.5 |  |  |  |  | 2.3 |  | 92.6 | 8 | 92
| D2 | 0.76293 | 0 | 0.76293 | 0 | 100 | 0 | 0.01 | 76.293 | 0 | 988 | 98.8 | #DIV/0! | 0 | 6.25 | 6.075 | 0 | 4 | 3.9 | 4 | 22.1 | 4.42 | 22.4 | 4.48 | 2.1 | 2.25 | 92.5 | 8 | 92 | #DIV/0! | #DIV/0! | #DIV/0! | #DIV/0!
[15 empty] | 5.9 |  | 0 | 3.8 |  | 4 |  |  |  |  | 2.4 |  | 93 | 7.7 | 92.3
| D3 | 0.76293 | 0 | 0.76293 | 0 | 100 | 0 | 0.01 | 76.293 | 0 | 989 | 98.9 | #DIV/0! | 0 | 6.2 | 6.3 | 0 | 4 | 3.85 | 4.5 | 20.8 | 4.16 | 22 | 4.4 | 2.1 | 2.25 | 92.9 | 7.7 | 92.3 | #DIV/0! | #DIV/0! | #DIV/0! | #DIV/0!
[15 empty] | 6.4 |  | 0 | 3.7 |  | 3.5 |  |  |  |  | 2.4 |  | 93.1 | 8 | 92
| D4 | 0.76293 | 0 | 0.76293 | 0 | 100 | 0 | 0.01 | 76.293 | 0 | 989 | 98.9 | #DIV/0! | 0 | 5.8 | 6.35 | 0 | 3.7 | 3.75 | 3.5 | 20.6 | 4.12 | 21 | 4.2 | 2.55 | 2.475 | 93 | 7.9 | 92.1 | #DIV/0! | #DIV/0! | #DIV/0! | #DIV/0!
[15 empty] | 6.9 |  | 0 | 3.8 |  | 4 |  |  |  |  | 2.4 |  | 92.4 | 8.1 | 91.9
| D5 | 0.76293 | 0 | 0.76293 | 0 | 100 | 0 | 0.01 | 76.293 | 0 | 994 | 99.4 | #DIV/0! | 0 | 5.7 | 5.3 | 0 | 3.8 | 3.7 | 4.5 | 19.75 | 3.95 | 20.95 | 4.19 | 2.4 | 2.35 | 92.8 | 7.6 | 92.4 | #DIV/0! | #DIV/0! | #DIV/0! | #DIV/0!
[15 empty] | 4.9 |  | 0 | 3.6 |  | 3 |  |  |  |  | 2.3 |  | 92.7 | 8.1 | 91.9
| Média | 0.76293 | 0 | 0.76293 | 0 | 100 | 0 | 0.01 | 76.293 | 0 |  | 98.94 | #DIV/0! | 0 | 6.015 | 6.015 | 0 | 3.78 | 3.78 | 3.85 | 21.32 | 4.264 | 21.87 | 4.374 | 2.335 | 2.335 | 92.76 |  | 92.1 | #DIV/0! | #DIV/0! | #DIV/0! | #DIV/0!
| Máximo | 0.76293 | 0 | 0.76293 | 0 | 100 | 0 | 0.01 | 76.293 | 0 |  | 99.4 | #DIV/0! | 0 | 6.9 | 6.35 | 0 | 4 | 3.9 | 4.5 | 23.35 | 4.67 | 23 | 4.6 | 2.55 | 2.475 | 93.1 |  | 92.4 | #DIV/0! | #DIV/0! | #DIV/0! | #DIV/0!
| Mínimo | 0.76293 | 0 | 0.76293 | 0 | 100 | 0 | 0.01 | 76.293 | 0 |  | 98.7 | #DIV/0! | 0 | 4.9 | 5.3 | 0 | 3.6 | 3.7 | 3 | 19.75 | 3.95 | 20.95 | 4.19 | 2.1 | 2.25 | 92.4 |  | 91.9 | #DIV/0! | #DIV/0! | #DIV/0! | #DIV/0!
| Desvio padrão | [10 empty] | 0.27019 | #DIV/0! | 0 | 0.51964 | 0.42116 | 0 | 0.13984 | 0.09083 | 0.47434 | 1.4127 | 0.28254 | 0.89135 | 0.17827 | 0.14152 | 0.092871 | 0.23664 |  | 0.17638 | #DIV/0! | #DIV/0! | #DIV/0! | #DIV/0!
|  | RESUMO RESULTADOS |  |  | PAPEL COMERCIAL: CLIPINHO |  |  |  |  | Equipe:
|  | Umidade [%] | Gramatura [g/m²] | Gramatura (base seca) [g/m²] | Espessura [µm] | Densidade Aparente [g/cm³] | Tração [Kgf] | Esticamento [mm] | Rasgo [g] | Arrebetamento [Kgf/cm²] | Alvura [%] | Opacidade [%] | IT (paralelo as fibras) [Nm/g] | IT (perpendicular as fibras) [Nm/g] | IR [mNm²/g] | IA [kPam²/g]
|  | 100 | 76.293 | 0 | 98.94 | 0 | 6.015 | 0 | 4.374 | 2.335 | 92.76 | 92.1 | #DIV/0! | #DIV/0! | #DIV/0! | #DIV/0!

## C2
UNIVERSIDADE FEDERAL DO PARANÁ
Laboratório de Polpa e Papel - DETF - Planilha para cálculo das propriedades do papel comercial
DISCIPLINAS AT105 - 125 E 147 - POLPA E PAPEL
Equipe:
| PAPEL COMERCIAL: | [9 empty] | MODELO
|  | Massa (10 folhas) |  |  | 7.8451 |  | Observação:
|  | Massa (por folha) |  |  | 0.78451 |  | 1. Na coluna TRANSPARÊNCIA o valor a ser acrescentado é o valor medido na “opacidade”, pois o equipamento não mede a opacidade, mas sim a transparência; contudo a planilha ira automaticamente converter esse valor para o correspondente em opacidade. opacidade = transparência – 100);
|  | Massa gramatura (úmido - 10 folhas) |  |  | 7.8451
|  | Massa cone (úmido - por folha) |  |  | 0.78451 |  | 2. Os dados devem ser apresentados seguindo o modelo do relatório, utilizando gráficos e tabelas.
Massa gramatura (seco - 10 folhas)
|  | Massa cone (seco - por folha) |  |  | 0
| ID | Massa Folha [g] | Massa seca Folha [g] | Massa Cone [g] | Massa seca cone [g] | Umidade [%] | A.S. | Área [m²] | Gramatura [g/m²] | Gramatura (base seca) [g/m²] | Espessura (medida, 10 folhas) [µm] | Espessura [µm] | Volume Específico [cm³/g] | Densidade Aparente [g/cm³] | Tração (sentido paralelo as fibras) [Kgf] | Tração paralela as fibras (média folha) [Kgf] | Esticamento paralelo as fibras) [mm] | Tração (sentido perpendicular as fibras) [Kgf] | Tração perpendicular as fibras (média folha) [Kgf] | Esticamento perpendicular as fibras [mm] | Rasgo paralelo as fibras (5 folhas) [g] | Rasgo paralelo as fibras (médio) [g] | Rasgo perpendicular as fibras (5 folhas) [g] | Rasgo perpendicular as fibras(médio) [g] | Arrebetamento [Kgf/cm²] | Arrebentamento (média folha) [Kgf/cm²] | Alvura [%] | Transparencia [%] | Opacidade [%] | IT (paralelo as fibras) [Nm/g] | IT (perpendicular as fibras) [Nm/g] | IR [mNm²/g] | IA [kPam²/g]
| D1 | 0.78451 | 0 | 0.78451 | 0 | 100 | 0 | 0.01 | 78.451 | 0 | 987 | 98.7 | #DIV/0! | 0 | 7.6 | 7.6 | 0 | 3.4 | 3.3 | 2.5 | 21.55 | 4.31 | 21.55 | 4.31 | 2.4 | 2.275 | 92.9 | 8.4 | 91.6 | #DIV/0! | #DIV/0! | #DIV/0! | #DIV/0!
[15 empty] | 7.6 |  | 0 | 3.2 |  | 2 |  |  |  |  | 2.15 |  | 92.8 | 8.2 | 91.8
| D2 | 0.78451 | 0 | 0.78451 | 0 | 100 | 0 | 0.01 | 78.451 | 0 | 988 | 98.8 | #DIV/0! | 0 | 6.5 | 6.4 | 0 | 3 | 3 | 4 | 20.55 | 4.11 | 21.55 | 4.31 | 2.55 | 2.65 | 92.5 | 8.7 | 91.3 | #DIV/0! | #DIV/0! | #DIV/0! | #DIV/0!
[15 empty] | 6.3 |  | 0 | 3 |  | 4.5 |  |  |  |  | 2.75 |  | 92.6 | 8.4 | 91.6
| D3 | 0.78451 | 0 | 0.78451 | 0 | 100 | 0 | 0.01 | 78.451 | 0 | 989 | 98.9 | #DIV/0! | 0 | 7.6 | 7.2 | 0 | 2.8 | 3.125 | 5 | 19 | 3.8 | 22 | 4.4 | 2.4 | 2.475 | 92.5 | 8.5 | 91.5 | #DIV/0! | #DIV/0! | #DIV/0! | #DIV/0!
[15 empty] | 6.8 |  | 0 | 3.45 |  | 0.5 |  |  |  |  | 2.55 |  | 93 | 8.3 | 91.7
| D4 | 0.78451 | 0 | 0.78451 | 0 | 100 | 0 | 0.01 | 78.451 | 0 | 989 | 98.9 | #DIV/0! | 0 | 6.3 | 6.85 | 0 | 3.4 | 3.4 | 2 | 21 | 4.2 | 21.6 | 4.32 | 2.3 | 2.425 | 92.8 | 8.6 | 91.4 | #DIV/0! | #DIV/0! | #DIV/0! | #DIV/0!
[15 empty] | 7.4 |  | 0 | 3.4 |  | 3 |  |  |  |  | 2.55 |  | 92.8 | 8.5 | 91.5
| D5 | 0.78451 | 0 | 0.78451 | 0 | 100 | 0 | 0.01 | 78.451 | 0 | 994 | 99.4 | #DIV/0! | 0 | 7.3 | 6.9 | 0 | 3 | 2.95 | 6.25 | 19.45 | 3.89 | 20.45 | 4.09 | 2.6 | 2.5 | 92.9 | 8.1 | 91.9 | #DIV/0! | #DIV/0! | #DIV/0! | #DIV/0!
[15 empty] | 6.5 |  | 0 | 2.9 |  | 1.5 |  |  |  |  | 2.4 |  | 92.6 | 8.4 | 91.6
| Média | 0.78451 | 0 | 0.78451 | 0 | 100 | 0 | 0.01 | 78.451 | 0 |  | 98.94 | #DIV/0! | 0 | 6.99 | 6.99 | 0 | 3.155 | 3.155 | 3.125 | 20.31 | 4.062 | 21.43 | 4.286 | 2.465 | 2.465 | 92.74 |  | 91.59 | #DIV/0! | #DIV/0! | #DIV/0! | #DIV/0!
| Máximo | 0.78451 | 0 | 0.78451 | 0 | 100 | 0 | 0.01 | 78.451 | 0 |  | 99.4 | #DIV/0! | 0 | 7.6 | 7.6 | 0 | 3.45 | 3.4 | 6.25 | 21.55 | 4.31 | 22 | 4.4 | 2.75 | 2.65 | 93 |  | 91.9 | #DIV/0! | #DIV/0! | #DIV/0! | #DIV/0!
| Mínimo | 0.78451 | 0 | 0.78451 | 0 | 100 | 0 | 0.01 | 78.451 | 0 |  | 98.7 | #DIV/0! | 0 | 6.3 | 6.4 | 0 | 2.8 | 2.95 | 0.5 | 19 | 3.8 | 20.45 | 4.09 | 2.15 | 2.275 | 92.5 |  | 91.3 | #DIV/0! | #DIV/0! | #DIV/0! | #DIV/0!
| Desvio padrão | [10 empty] | 0.27019 | #DIV/0! | 0 | 0.56263 | 0.44497 | 0 | 0.24318 | 0.19235 | 1.7766 | 1.0638 | 0.21277 | 0.57944 | 0.11589 | 0.17005 | 0.13532 | 0.17764 |  | 0.1792 | #DIV/0! | #DIV/0! | #DIV/0! | #DIV/0!